## Sheet
brand | model | name_cn | name_en | face | adh | apps | tmin | tmax | tpeak | chem | thick | color | print | cert | feature | benefit | app_desc | source_raw | url | pub
3M | 7812 | 3M聚酰亚胺标签材料 | Polyimide Label Material 7812 | Polyimide | HT_ACRYLIC | Electronics,Aerospace | -40 | 260 | 300 | A | 25 | 白色光面 | 热转印 | UL969 | 1mil PI面材,耐高温丙烯酸胶 | 耐回流焊/波峰焊多次过炉,条码保持可读 | PCB板卡过程追溯 | 待核实(AI知识初稿,以官方TDS为准) |  | 1
3M | 7813 | 3M哑光白聚酰亚胺标签 | Matte White Polyimide 7813 | Polyimide | HT_ACRYLIC | Electronics | -40 | 260 | 300 | A | 25 | 白色哑光 | 热转印 | UL969 | 哑光面减少扫描反光 | 高密度小尺寸条码打印清晰 | PCB元器件标识 | 待核实(AI知识初稿,以官方TDS为准) |  | 1
3M | 7815 | 3M聚酰亚胺标签材料 | Polyimide Label 7815 | Polyimide | HT_ACRYLIC | Electronics | -40 | 260 | 288 | A | 25 | 琥珀色 | 热转印 |  | 琥珀PI面材 | 耐助焊剂与清洗工艺 | SMT过程标签 | 待核实(AI知识初稿,以官方TDS为准) |  | 1
3M | 7816 | 3M哑光白聚酯标签 | Matte White Polyester 7816 | Polyester | ACRYLIC | Manufacturing,Electronics | -40 | 149 | 160 | B | 50 | 白色哑光 | 热转印 | UL969 | 2mil哑光PET | 通用耐久标识,性价比高 | 设备铭牌/资产追踪 | 待核实(AI知识初稿,以官方TDS为准) |  | 1
3M | 7818 | 3M哑光银聚酯标签 | Matte Silver Polyester 7818 | Polyester | ACRYLIC | Manufacturing,Electronics | -40 | 149 | 160 | B | 50 | 银色哑光 | 热转印 | UL969 | 2mil哑银PET金属质感 | 仿金属铭牌效果,耐磨耐刮 | 设备铭牌/序列号标签 | 待核实(AI知识初稿,以官方TDS为准) |  | 1
3M | 7871 | 3M哑光白聚酯标签 | Matte White Polyester 7871 | Polyester | ACRYLIC | Manufacturing,Transportation | -40 | 149 | 160 | B | 50 | 白色哑光 | 热转印 | UL969 | 通用哑白PET | 户内外耐久,应用面广 | 通用工业标识 | 待核实(AI知识初稿,以官方TDS为准) |  | 1
3M | 7866 | 3M光面白聚酯标签 | Gloss White Polyester 7866 | Polyester | ACRYLIC | Manufacturing | -40 | 149 | 160 | B | 50 | 白色光面 | 热转印 | UL969 | 光面PET | 外观精致 | 面板/铭牌 | 待核实(AI知识初稿,以官方TDS为准) |  | 1
3M | 7847 | 3M哑光黑聚酯标签 | Matte Black Polyester 7847 | Polyester | ACRYLIC | Manufacturing,Electronics | -40 | 149 | 160 | B | 50 | 黑色哑光 | 激光雕刻 |  | 黑面白芯,雕刻显白字 | 免油墨永久标记 | 激光雕刻铭牌 | 待核实(AI知识初稿,以官方TDS为准) |  | 1
3M | 7930 | 3M光面白聚酯标签 | Gloss White Polyester 7930 | Polyester | AGGRESSIVE_PERM | Manufacturing,Automotive | -40 | 149 | 160 | B | 50 | 白色光面 | 热转印 | UL969 | 350高粘胶版本 | 粗糙面/低表面能塑料可贴 | 注塑件/粉末喷涂件标识 | 待核实(AI知识初稿,以官方TDS为准) |  | 1
3M | 7908 | 3M超薄聚酯标签 | Thin Polyester 7908 | Polyester | ACRYLIC | Electronics | -40 | 149 | 160 | B | 25 | 白色 | 热转印 |  | 1mil超薄PET | 小元件贴附服帖 | 小型电子元件标签 | 待核实(AI知识初稿,以官方TDS为准) |  | 1
BRADY | B-717 | Brady光面聚酰亚胺标签 | Gloss Polyimide B-717 | Polyimide | HT_ACRYLIC | Electronics,Aerospace | -70 | 175 | 300 | A | 25 | 白色光面 | 热转印 | UL | 1mil PI,超低温至-70℃ | 深低温与回流焊双端耐受 | PCB全流程追溯 | 待核实(AI知识初稿,以官方TDS为准) |  | 1
BRADY | B-718 | Brady超薄聚酰亚胺标签 | Ultra-Thin Polyimide B-718 | Polyimide | HT_ACRYLIC | Electronics | -70 | 175 | 300 | A | 13 | 琥珀透明 | 热转印 |  | 0.5mil超薄PI | 超小元件可贴,过炉不翘边 | 01005等微小元件工艺标签 | 待核实(AI知识初稿,以官方TDS为准) |  | 1
BRADY | B-727 | Brady哑光聚酰亚胺标签 | Matte Polyimide B-727 | Polyimide | HT_ACRYLIC | Electronics | -70 | 175 | 300 | A | 25 | 白色哑光 | 热转印 |  | 哑光PI防反光 | 高对比度扫码 | PCB条码追溯 | 待核实(AI知识初稿,以官方TDS为准) |  | 1
BRADY | B-423 | Brady光面聚酯标签 | Gloss Polyester B-423 | Polyester | AGGRESSIVE_PERM | Manufacturing,Electronics | -40 | 120 | 150 | B | 50 | 白色光面 | 热转印 | UL,CSA | 2mil光面PET,强粘胶 | 耐磨耐溶剂擦拭,通用性极强 | 资产/设备/合规标识 | 待核实(AI知识初稿,以官方TDS为准) |  | 1
BRADY | B-483 | Brady超强粘聚酯标签 | Ultra-Aggressive Polyester B-483 | Polyester | AGGRESSIVE_PERM | Manufacturing,Automotive | -40 | 120 | 150 | B | 50 | 白色哑光 | 热转印 | UL | 超强初粘与持粘 | 油面/粗糙面/低能面可贴 | 恶劣表面资产标识 | 待核实(AI知识初稿,以官方TDS为准) |  | 1
BRADY | B-499 | Brady尼龙布标签 | Nylon Cloth B-499 | NYLON_CLOTH | AGGRESSIVE_PERM | Electronics,DataCom | -40 | 90 | 120 | C | 89 | 白色哑光 | 热转印 |  | 尼龙布面材可弯折 | 贴线缆不翘,可书写 | 线缆/线束标识 | 待核实(AI知识初稿,以官方TDS为准) |  | 1
BRADY | B-427 | Brady自覆膜乙烯基标签 | Self-Laminating Vinyl B-427 | VINYL | ACRYLIC | DataCom,Electronics | -40 | 90 | 105 | C | 120 | 白/透 | 热转印 | UL | 打印区+透明覆膜区一体 | 缠绕后自保护,防磨防污 | 线缆缠绕标识 | 待核实(AI知识初稿,以官方TDS为准) |  | 1
BRADY | B-8544 | Brady金属化聚酯标签 | Metallized Polyester B-8544 | HT_PET | ACRYLIC | Manufacturing,Electronics | -40 | 140 | 160 | B | 50 | 亚光银 | 热转印 |  | 金属化PET铭牌质感 | 仿蚀刻金属铭牌,成本低 | 设备铭牌/序列号 | 待核实(AI知识初稿,以官方TDS为准) |  | 1
BRADY | B-461 | Brady实验室聚酯标签 | Laboratory Polyester B-461 | Polyester | COLD_TEMP | LAB_BIO,MEDICAL | -196 | 110 | 121 | B | 50 | 白色 | 热转印 |  | 耐液氮深低温胶系 | 冻存管-196℃不脱落,耐高压灭菌 | 生物样本冻存管/载玻片 | 待核实(AI知识初稿,以官方TDS为准) |  | 1
BRADY | B-490 | Brady冻存聚酯标签 | FreezerBondz Polyester B-490 | Polyester | COLD_TEMP | LAB_BIO,MEDICAL | -196 | 110 | 121 | B | 50 | 白色 | 热转印 |  | 可贴已冷冻表面 | 免回温直接贴标 | 已冻存样本补标 | 待核实(AI知识初稿,以官方TDS为准) |  | 1
POLYONICS | XF-100 | Polyonics白色聚酰亚胺标签 | White Polyimide XF-100 | Polyimide | HT_ACRYLIC | Electronics,Aerospace | -73 | 260 | 300 | A | 25 | 白色哑光 | 热转印 | UL969 | 1mil哑白PI+高温胶 | 过炉后不黄变,条码A级 | PCB追溯/航空件标识 | 待核实(AI知识初稿,以官方TDS为准) |  | 1
POLYONICS | XF-781 | Polyonics防静电聚酰亚胺标签 | Static Dissipative Polyimide XF-781 | Polyimide | HT_ACRYLIC | Electronics | -73 | 260 | 300 | A | 25 | 白色哑光 | 热转印 |  | 表面阻抗防静电处理 | 贴标不引入ESD风险 | ESD敏感元件/静电防护区 | 待核实(AI知识初稿,以官方TDS为准) |  | 1
FLEXCON | THERMLfilm-SELECT | Flexcon耐高温PET标签 | THERMLfilm SELECT | HT_PET | HT_ACRYLIC | Automotive,Manufacturing | -40 | 150 | 200 | B | 50 | 白色 | 热转印 | UL | 耐高温PET膜系 | 汽车工艺温度耐受 | 汽车零部件标识 | 待核实(AI知识初稿,以官方TDS为准) |  | 1
AVERY | Fasson-PET-TT | 艾利热转印聚酯标签 | Fasson Thermal Transfer PET | Polyester | ACRYLIC | Automotive,Manufacturing | -40 | 150 | 175 | B | 50 | 白色 | 热转印 |  | Fasson PET面材 | 供货稳定,大批量一致性好 | 汽车/工业通用标识 | 待核实(AI知识初稿,以官方TDS为准) |  | 1